## Sheet1
JASの定める下限値
使用部位 |  |  |  |  | 樹脂名 | 材料 | 規格 | 等級 | 備考 | 基準強度 （ N/mm２ ） | [11 empty] | ヤング係数 | ヤング係数 | ヤング係数 | ヤング係数
[10 empty] | 圧縮 | 引張 | 曲げ Fb |  | せん断 Fs |  | めり込み | めり込み（部分圧縮） |  | 全面圧縮 | 支圧 Fe |  | E | 幅 | E | 幅
[10 empty] | Fc | Ft | 積層方向 | 幅方向 | 積層方向 | 幅方向 | Fcv | 材中間部 | 材中間部 |  | 繊維方向 | 繊維直行方向 | （ N/mm２ ） | （ N/mm２ ） | （ N/mm２ ） | （ N/mm２ ）
土台 |  |  |  |  | アラスカイエローシーダー | 構造用集成材 | JAS集成材 | E105-F345 | 同一等級構成集成材 | 28.1 | 24.5 | 34.5 |  | 3.3 | 2.7 | 6 | 7.5 | 6 | 2.7 |  |  | 10500 |  | 9000
土台 |  |  |  |  | 欧州赤松 | 構造用集成材 | JAS集成材 | E95-F270 | 対称異等級構成集成材 | 21.7 | 18.9 | 27 | 20.4 | 3 | 2.4 | 6 | 6.6 | 5.1 | 2.4 |  |  | 9500 | 7000 | 8000
土台 |  |  |  |  | 米松 | 構造用集成材 | JAS集成材 | E105-F300 | 対称異等級構成集成材 | 23.2 | 20.2 | 30 | 21.6 | 3.6 | 3 | 9 | 8.1 | 6.6 | 3 | 25.4 | 12.7 | 10500 | 8000 | 9000
土台 |  |  |  |  | ひのき | 構造用集成材 | JAS集成材 | E105-F300 | 同一等級構成集成材 | 25.5 | 22.4 | 30 |  | 3.6 | 3 | 7.8 | 8.1 | 6.6 | 3 | 22.4 | 11.2 | 10500 |  | 9000
| 柱 |  |  |  | 欧州赤松 | 構造用集成材 | JAS集成材 | E95-F315 | 同一等級構成集成材 | 26 | 22.7 | 31.5 |  | 3 | 2.4 | 6 | 6.6 | 5.1 | 2.4 |  |  | 9500 |  | 8000
| 柱 |  |  |  | スプルース | 構造用集成材 | JAS集成材 | E95-F315 | 同一等級構成集成材 | 26 | 22.7 | 31.5 |  | 3 | 2.4 | 6 | 6.6 | 5.1 | 2.4 | 19.4 | 9.7 | 9500 |  | 8000
| 柱 |  |  |  | 杉 | 構造用集成材 | JAS集成材 | E65-F255 | 同一等級構成集成材 | 20.6 | 18 | 25.5 |  | 2.7 | 2.1 | 6 | 6 | 4.8 | 2.1 | 19.4 | 9.7 | 6500 |  | 5500
| 柱 |  |  |  | 欧州赤松 | 構造用集成材 | JAS集成材 | E105-F345 | 同一等級構成集成材 | 28.1 | 24.5 | 34.5 |  | 3 | 2.4 | 6 | 6.6 | 5.1 | 2.4 |  |  | 10500 |  | 9000 |  | ※中国木材
| 柱 |  |  |  | 米松 | 構造用集成材 | JAS集成材 | E135-F405 | 同一等級構成集成材 | 33.4 | 29.2 | 40.5 |  | 3.6 | 3 | 9 | 8.1 | 6.6 | 3 | 25.4 | 12.7 | 13500 |  | 11500 |  | ※中国木材
| 柱 |  |  |  | 米松 | 構造用集成材 | JAS集成材 | E150-F465 | 同一等級構成集成材 | 39.2 | 34.2 | 46.5 |  | 3.6 | 3 | 9 | 8.1 | 6.6 | 3 | 25.4 | 12.7 | 15000 |  | 12500 |  | ※中国木材
| 柱 |  |  |  | 米松 | 構造用集成材 | JAS集成材 | E170-F540 | 同一等級構成集成材 | 44.6 | 38.9 | 54 |  | 3.6 | 3 | 9 | 8.1 | 6.6 | 3 | 25.4 | 12.7 | 17000 |  | 14000 |  | ※中国木材
|  | 梁 | 母屋等 |  | 欧州赤松 | 構造用集成材 | JAS集成材 | E105-F300 | 対称異等級構成集成材 | 23.2 | 20.2 | 30 | 21.6 | 3 | 2.4 | 6 | 6.6 | 5.1 | 2.4 |  |  | 10500 | 8000 | 9000
|  | 梁 | 母屋等 |  | 米松 | 構造用集成材 | JAS集成材 | E120-F330 | 対称異等級構成集成材 | 25.9 | 22.4 | 33 | 24 | 3.6 | 3 | 9 | 8.1 | 6.6 | 3 | 25.4 | 12.7 | 12000 | 9000 | 10000
|  | 梁 | 母屋等 |  | 米松 | 構造用集成材 | JAS集成材 | E135-F375 | 対称異等級構成集成材 | 29.7 | 25.9 | 37.5 | 27.6 | 3.6 | 3 | 9 | 8.1 | 6.6 | 3 | 25.4 | 12.7 | 13500 | 10000 | 11500 |  | ※中国木材
|  | 梁 | 母屋等 |  | 米松 | 構造用集成材 | JAS集成材 | E150-F435 | 対称異等級構成集成材 | 33.4 | 29.2 | 43.5 | 30.6 | 3.6 | 3 | 9 | 8.1 | 6.6 | 3 | 25.4 | 12.7 | 15000 | 11500 | 12500 |  | ※中国木材
|  | 梁 | 母屋等 |  | 杉・米松（ハイブリットビーム） | 構造用集成材 | JAS集成材 | M120-F330 | 特定対称異等級構成集成材 | 20.2 | 17.6 | 33 | 12.7 | 2.7 | 2.1 | 6 | 6 | 4.8 | 2.1 | 19.4 | 9.7 | 12000 |  | 10000 |  | ※確認中
土台 |  |  | 母屋等 | 羽柄 | からまつ | Ａ種構造用単板積層材 | JAS単板積層材 | 100E-320F 50V-43H |  | 25.2 | 16.8 | 27.6 |  | 3 |  | 7.8 | [5 empty] | 10000 |  | 8500
[5 empty] | からまつ | Ａ種構造用単板積層材 | JAS単板積層材 | 100E-375F
| 柱 | 梁 |  |  | からまつ | Ａ種構造用単板積層材 | JAS単板積層材 | 120E-385F 55V-47H |  | 30 | 19.8 | 33 |  | 3.6 |  | 7.8 | [5 empty] | 12000 |  | 10500
|  | 梁 |  |  | ﾀﾞﾌﾘｶｶﾗﾏﾂ | Ａ種構造用単板積層材 | JAS単板積層材 | 140E-525F 65V-55H |  | 36 | 27 | 45 |  | 4.2 |  | 9 | [5 empty] | 14000 |  | 12000
|  | 梁 |  |  | ﾀﾞﾌﾘｶｶﾗﾏﾂ | Ａ種構造用単板積層材 | JAS単板積層材 | 160E-600F 65V-55H |  | 41.4 | 31.2 | 51.6 |  | 4.2 |  | 9 | [5 empty] | 16000 |  | 14000
|  |  | 母屋等 | 羽柄 | 米松 | 無等級 |  |  |  | 22.2 | 17.7 | 28.2 |  | 2.4 |  | 9 | 9 | 7.2 | 2.8 | 25.4 | 12.7 | 10000
|  |  | 母屋等 | 羽柄 | ひば、ひのき、べいひ | 無等級 |  |  |  | 20.7 | 16.2 | 26.7 |  | 2.1 |  | 7.8 | 7.8 | 6.2 | 2.6 | 22.4 | 11.2 | 9000
|  |  | 母屋等 | 羽柄 | つが、べいつが | 無等級 |  |  |  | 19.2 | 14.7 | 25.2 |  | 2.1 |  | 6 | 6 | 6.2 | 2.4 | 22.4 | 11.2 | 8000
|  |  | 母屋等 | 羽柄 | もみ、えぞまつ、とどまつ、べにまつ、すぎ、べいすぎ、スプルース、 | 無等級 |  |  |  | 17.7 | 13.5 | 22.2 |  | 1.8 |  | 6 | 6 | 4.8 | 2.2 | 19.4 | 9.7 | 7000